## Лист1
GROGLASS |  | Технические условия на качество
Уровень качества HB
Artglass AR99 Protect
Дефекты стекла с покрытием должны быть рассмотрены
в соответствии с европейскими стандартами EN1096-1, EN-12543-6
Реализуемая область: большой складской лист 2210х3160 мм,
средний складской лист 1600х2200 мм, малый складской лист 1219х2050 мм
№ дефекта | Категория дефекта | Основная | зона | Зона кромки
1 | Цвет (0/30 градусов) | однородный цвет | по согласованию с заказчиком | Любой цвет кроме розового/оранжевого. Красный разрешен в "не реализуемой зоне"
2 | микропоры/точки с высоким отражением/ точечные дефекты | менее 0,4 мм 0,4 мм менее g менее или равно 0,7 мм 0,7 мм менее g менее или равно 1,5 более1,5 мм | разрешено без агрегации меньше или равно 8 единиц на м2 меньше или равно 2 gab. Не разрешено | больше 3 мм не разрешено больше 2 мм и меньше или равно 3 мм разрешено, если не больше 1 м2
3 | Царапины | более 75 мм менее или равно 75 мм | не разрешено разрешено пока локальная плотность визуально не мешает | более 75 мм - разрешено, если разделены более чем на 50мм. менее или равно 75 мм - разрешено пока локальная плотность визуально не мешает
4 | Пузыри | менее или равно 0,2мм 0,5 мм меньше g менее или равно 1,0 мм 1,0 мм менее g менее или равно 2,0 мм | любое количество 3 единицы 1 единица не разрешено | 0,2 мм менее g менее или равно 0,5 -любое количество 0,5 мм менее g менее или равно 1,0 мм - 5 единиц 1,0 мм менее g менее или равно 3,0 мм - 1 единица более 3,0 мм - если не появился скол
5 | Отпечатки | допустимы, если не видны с 1 метра под любым углом |  | допустимы, если не видны с 1 метра под любым углом
6 | Разбитые углы |  |  | допустимо,если не более 1 см
7 | Поврежденные кромки (скол) |  |  | допустимо,если не более 1 см
8 | Грязная поверхность /пленочные пузыри (для ламината) | любые g менее или равно 0,4 мм; 1/ м2 0,4 мм g менее или равно 1,0 мм; 1/ м2 1,0 мм менее g менее или равно 3,0 мм; не допустимо g более3,0мм |  | допустим любой размер
| Условия наблюдения время наблюдения |  | 1 м 15 сек./М2 -100% контроль качества каждого листа в ящ.